## Fisurare SREN 1992-1.1
A. Caracteristici Materiale
Clasă Beton | fcd (MPa) | ftcd (MPa) | fcm (MPa) | fctm (MPa) | fck (MPa) | fctk (MPa) | εo 0/00 | εu 0/000 | E (GPa) | G (GPa) | νfcd
C25/30 | 16.66667 | 1.2 | 33 | 2.6 | 25 | 1.8 | 2 | 3.5 | 31 | 12.4 | 9
ARMĂTURĂ LONGITUDINALĂ
Oțel | fyd (MPa) | fyk (MPa) | fym (MPa) | εo 0/000 | εu 0/000 | E (MPa) | γm
Bst500 | 434.7826 | 500 | 2.619048 | 2.619048 | 75 | 210000 | 1.35
ARMĂTURĂ TRANSVERSALĂ
Oțel | fyd (MPa) | fyk (MPa) | fym (MPa) | εo /1000 | εu /1000 | E (MPa) | γm
Bst500 | 434.7826 | 500 | 2.619048 | 2.619048 | 75 | 210000 | 1.35
|  |  |  | 750 |  |  | 1443.562 | As2
Secțiune grindă | [6 empty] | 650
bw(mm) | hw (mm) | beff(mm) |  | 200 |  | 200 |  |  | Asw | sh | θ (deg)
350 | 650 | 750 | [6 empty] | 100.531 | 100 | 45
|  |  | Asi | 100.531
|  |  | As1 | 709.9999
350
Armare superioară
Rând | c(mm) | d1(mm) | n1 | d2(mm) | n2 | d3mm) | n3 | As_R (mm2) | d2i(mm) | a2(mm) | d2 (mm) | As2 (mm2)
I | 30 | 25 | 2 | 14 | 3 | 0 | 2 | 1443.562 | 19.97826 | 39.98913 | 610.0109 | 1443.562
II | 0 | 0 | 0 | 0 | 0 | 0 | 0 | 0 | 0 | 0
39.98913
Armare intermediară
Rând | c(mm) | d1(mm) | n1 | d2(mm) | n2 | d3mm) | n3 | As_R (mm2) | dii(mm) | ai(mm) | di (mm) | Asi (mm2)
I | 325 | 8 | 2 | 0 | 0 | 0 | 2 | 100.531 | 8 | 325 | 325 | 100.531
Armare infirioară
Rând | c(mm) | d1(mm) | n1 | d2(mm) | n2 | d3mm) | n3 | As_R (mm2) | d1i(mm) | a1(mm) | d1 (mm) | As1 (mm2)
I | 30 | 16 | 2 | 14 | 2 | 0 | 2 | 709.9999 | 15.06667 | 37.53333 | 612.4667 | 709.9999
II | 0 | 0 | 0 | 0 | 0 | 0 | 0 | 0 | 0 | 0
37.53333
Armare transversală
| d1(mm) | s1(mm) | d2(mm) | s2(mm) | d3(mm) | s3(mm) | As1 (mm2) | sh (mm) | θ (deg) | Φhs (mm) | csh (mm)
| 8 | 100 | 0 | 0 | 0 | 0 | 100.531 | 100 | 45 | 8 | 22
n | 2 | - | 0 | - | 0 | -
Eforturi de proiectare
N(kN) | M(kNm) | V(kN) | x(mm) | Solicitare | Durata încărcării |  | wmax (mm)
0 | -302.12 | 157 | 238 | m | scură durată |  | 0.4
Distanța maximă dintre fisurile normale
Coeficienți de calcul
k1 | 0.8 | coeficeint ce ține seamă de propretățile de aderența
k2 | 0.5 | coeficeint ce ține seamă de distribuția eforturilor
k3 | 3.4 | coeficeint ce ține seamă de distribuția eforturilor și aderență
k4 | 0.425 | constantă
αe | 6.774194 | coeficient de echivalență
Ac,eff(mm2) | 34990.49 | aria secțiunii efective de beton din jurul armăturilor întinse
ρp,eff | 0.04125583 | coeficientul de armare corespunzător ariei de înglobare
sr,max(mm) | 184.323 | distanța maximă dintre fisuri
sr,ef(mm) | 150 | distanța dintre fisuri considerată în calcul
σs(MPa) | 384.5185 | efortul în armăturile longitudinale întinse
kt | 0.6 | factor ce ține seama de durata încărcării
fct,eff (MPa) | 2.6 | valoarea medie a rezistenței la întindere a betonului
Valoarea medie a deschiderii fisurii normale (M)
wk,1(mm) | 0.2950379 |  | k
wk,2(mm) | 0.2400985 |  | k
Distanța maximă dintre fisurile înclinate
Coeficienți de calcul
k1 | 0.8 | coeficeint ce ține seamă de propretățile de aderența
k2 | 1 | coeficeint ce ține seamă de distribuția eforturilor
k3 | 3.4 | coeficeint ce ține seamă de distribuția eforturilor și aderență
k4 | 0.425 | constantă
αe | 6.774194 | coeficient de echivalență
Ac,eff(mm2) | 13000 | aria secțiunii efective de beton din jurul armăturilor întinse
ρp,eff | 0.007733151 | coeficientul de armare corespunzător ariei de înglobare
sr,max(mm) | 426.5324 | distanța maximă dintre fisuri
σsw(MPa) | 284.459 | efortul în armăturile transversale întinse
kt | 0.4 | factor ce ține seama de durata încărcării
fct,eff (MPa) | 2.6 | valoarea medie a rezistenței la întindere a betonului
Valoarea medie a deschiderii fisurii înclinate (V)
wk,1(mm) | 0.2903019 |  | k
Distanța maximă dintre fisuri (M+V) |  |  | Valoarea medie a deschiderii fisurii (M+V)
sr,max(mm) | 182.0154 |  | wk,1(mm) | 0.2282462
sr,d(mm) | 182.0154 |  | wk,2(mm) | 0.2282462
Note on A42: întindere semn pozitiv, iar compresiune semn negativ
Note on B42: negativ pentru întindere la partea superioară și pozitiv pentru întindere la partea inferiaoră
Note on E42: n- solicitare de întindere; m- solicitare de încovoiere;

## Date de intrare si calcul (hidden)
Beton
Clasa | fck | fck,cube | fcm | fctm | fctk,0,05 | fctk,0,95 | Ecm(GPa) | Gb[GPa]=0.4*Eb | εo%o | εu%o
C12/15 | 12 | 15 | 20 | 1.6 | 1.1 | 2 | 27 | 10.8 | 2 | 3.5
C16/20 | 16 | 20 | 24 | 1.9 | 1.3 | 2.5 | 29 | 11.6 | 2 | 3.5
C20/25 | 20 | 25 | 28 | 2.2 | 1.5 | 2.9 | 30 | 12 | 2 | 3.5
C25/30 | 25 | 30 | 33 | 2.6 | 1.8 | 3.3 | 31 | 12.4 | 2 | 3.5
C30/37 | 30 | 37 | 38 | 2.9 | 2 | 3.8 | 33 | 13.2 | 2 | 3.5
C35/45 | 35 | 45 | 43 | 3.2 | 2.2 | 4.2 | 34 | 13.6 | 2 | 3.5
C40/50 | 40 | 50 | 48 | 3.5 | 2.5 | 4.6 | 35 | 14 | 2 | 3.5
C45/55 | 45 | 55 | 53 | 3.8 | 2.7 | 4.9 | 36 | 14.4 | 2 | 3.5
C50/60 | 50 | 60 | 58 | 4.1 | 2.9 | 5.3 | 37 | 14.8 | 2 | 3.5
C55/67 | 55 | 67 | 63 | 4.2 | 3 | 5.5 | 38 | 15.2 | 2.2 | 3.1
C60/75 | 60 | 75 | 68 | 4.4 | 3.1 | 5.7 | 39 | 15.6 | 2.3 | 2.9
C70/85 | 70 | 85 | 78 | 4.6 | 3.2 | 6 | 41 | 16.4 | 2.4 | 2.7
C80/95 | 80 | 95 | 88 | 4.8 | 3.4 | 6.3 | 43 | 17.2 | 2.5 | 2.6
C90/105 | 90 | 105 | 98 | 5 | 3.5 | 6.6 | 44 | 17.6 | 2.6 | 2.6
OŢEL-Armăturui
TIPUL | Ra[MPa] | γm | Rak[MPa] | Ram[MPa] | εo%0 | εu%0 | Ea[MPa]
OB37 | 210 | 1.15 | 241.5 | 283.5 | 1.35 | 100 | 210000
PC52 | 300 | 1.15 | 345 | 405 | 1.928571 | 50 | 210000
PC60 | 350 | 1.15 | 402.5 | 472.5 | 2.25 | 50 | 210000
Bst500 | 434.7826 | 1.15 | 500 | 550 | 2.619048 | 75 | 210000